## 前台产品
服务分类 | 一级分类 | 二级分类 | 前台产品 | 关联后台产品
墙面 | 局部刷新 | 墙面局部修补 | 墙面局部刷新 | [待关联]
墙面 | 墙纸墙布 | 整体铺贴/局部修补 | 墙纸墙布铺贴/修补 | [待关联]
墙面 | 墙面除霉 | 墙面除霉 | 墙面除霉 | [待关联]
墙面 | 环氧地坪 | 环氧地坪 | 环氧地坪 | 薄涂型、砂浆型、自流平型、彩砂型、停车场地坪

## 后台产品
后台产品名称 | 厚度 | 推荐场景 | 建议报价
薄涂型环氧地坪 | 0.2-0.5mm | 车间、办公区 | 35元/㎡起
砂浆型环氧地坪 | 1-3mm | 药厂、食品厂 | 55元/㎡起
自流平型环氧地坪 | 3-10mm | 商业场所 | 80元/㎡起
彩砂型环氧地坪 | 3-8mm | 高端展厅、4S店 | 150元/㎡起
停车场地坪 | - | 停车场 | 待定

## 服务项
后台产品 | 服务项 | 单位 | 参考单价 | 说明
薄涂型环氧地坪 | 地面基层处理 | ㎡ | - | 含水率≤8%达标后施工
薄涂型环氧地坪 | 环氧渗透底漆 | ㎡ | 8-10元 | 0.1-0.2kg/㎡
薄涂型环氧地坪 | 环氧面漆（薄涂） | ㎡ | 15-20元 | 0.3-0.5kg/㎡
薄涂型环氧地坪 | 人工费 | ㎡ | 10-15元 | 标准施工
砂浆型环氧地坪 | 地面基层处理 | ㎡ | - | 含水率≤8%达标后施工
砂浆型环氧地坪 | 环氧渗透底漆 | ㎡ | 8-10元 | 0.1-0.2kg/㎡
砂浆型环氧地坪 | 环氧砂浆中涂 | ㎡ | 20-25元 | 0.5-1.5kg/㎡
砂浆型环氧地坪 | 环氧面漆 | ㎡ | 15-20元 | 0.3-0.5kg/㎡
砂浆型环氧地坪 | 人工费 | ㎡ | 15-20元 | 标准施工
自流平型环氧地坪 | 高强石膏自流平基层 | ㎡ | 25-30元 | 抗压≥25MPa
自流平型环氧地坪 | 环氧渗透底漆 | ㎡ | 8-10元 | 0.1-0.2kg/㎡
自流平型环氧地坪 | 环氧自流平面漆 | ㎡ | 30-40元 | 3-10mm厚度
自流平型环氧地坪 | 人工费 | ㎡ | 20-25元 | 标准施工
彩砂型环氧地坪 | 地面基层处理 | ㎡ | - | 含水率≤8%达标后施工
彩砂型环氧地坪 | 环氧彩砂中涂 | ㎡ | 40-50元 | 3-8mm厚度
彩砂型环氧地坪 | 环氧面漆（高光） | ㎡ | 30-40元 | 罩面处理
彩砂型环氧地坪 | 人工费 | ㎡ | 25-30元 | 标准施工